## ２．泥濃式推進工法
3－9 | 出来形・品質管理・写真管理項目 | [14 empty] | 様式３－３
工 事 名
| 工種 | 種別 | 出来型管理項目 | 品質管理項目 | [9 empty] | 写真管理項目
|  |  |  | 試験項目 |  | 試験方法 | 規格値 |  | 試験基準 | 測定値 |  | 平均値 | 摘 要 | 撮影項目 | 撮影頻度[時期] | 提出頻度
|  |  |  | 種別 | 試験名称 |  |  |  |  | 最大 | 最小
| 泥濃式推進工法 | （参考）施工上の管理項目 | 基準高
|  |  | 中心線の変位 | [10 empty] | ・中心線の変位 | １施工箇所に１回［推進後］ | 代表箇所各１枚
勾配
延長
|  |  |  | 必須 | 外観・形状 | 目視による | 外観検査(1)日本下水道協会「認定標章」の表示があること。もしくは同等以上の材料とする。 (2)検査項目及び判定基準は次のとおり |  | (1)外観検査は全数について行う。 |  |  |  |  | ・外観・形状 検査 | 検査ごと１回 | 不要
[9 empty] | (2)寸法、外圧強さ、ｺﾝｸﾘｰﾄの圧縮強度及び水密性は日本下水道協会発行の「検査証明書」の写しによる。 | [5 empty] | ［検査実施中］
|  |  |  | 必須 | 寸法 | JSWAS A-2 | 検査項目 | 判定基準
|  |  |  | 必須 | 外圧強さ |  | 管軸方向のひび割れ | 管の長さ方向で管長の1/4以上（短管及び異形管の場合は1/3以上）にわたるひび割れがないこと。ただし、管長の1/4以下であっても管長の1/10程度のひび割れが複数あってはならない。ここで、ひび割れとは、乾燥収縮に伴い、ごく表面上に発生するひび割れをも含むものであり直線性のものを指す。また、かめの甲状のひび割れは差し支えない。
|  |  |  | 必須 | ｺﾝｸﾘｰﾄの 圧縮強度
|  |  |  | 必須 | 水密性
[14 empty] | ・各種設備設 置撤去状況 | １施工箇所に１回 | 代表箇所各１枚
［施工中］
[14 empty] | ・推進状況 | １施工箇所に１回［施工中］
[7 empty] | 管周方向のひび割れ | 管周の方向で、管周の1/10以上にわたるひび割れがないこと。
[7 empty] | 管端面の欠損 | 管端面の平面積の3%以上が欠損していないこと。ただし、シール材に係る部分についての欠損はないこと。
|  | 汚泥処理基準項目 | 発生土処理量V | 必須 | 締固めた土のコーン指数試験 | JIS A 1228 に準拠 |  |  | １日の処理量が200ｍ3を超える場合、200ｍ3ごとに１回、200ｍ3以下の場合１日１回測定する。 |  |  |  | 泥土は、コーン指数が200kN/ｍ2未満となるもの。 | ・発生土工量 ・貯留槽 （保管施設） ・積込状況 | １施工箇所に１回 ［施工中］ | 代表箇所各1枚
支えない。